## Book1
화학액명 | SUS304 | SUS316 | 티타늄 | 하스텔로이-C | P.P | 테프론
가성소다 NaOH dil | 적당, 사용가(b.p) | 적당, 사용가(b.p) | 사용(100도-30%) | 사용 | 사용(100도) | 사용(121도)
가성소다 conc | 사용(130도) 불가(170도) | 사용(130도) 불가(170도) | 사용(20도-80%) | 사용 | 사용(60도) | 사용(121도)
가성칼리(수산화칼륨) KOH | 사용 | 사용 | 사용 | 사용 | 사용 | 사용
가성칼리(수산화칼륨) 25% |  |  |  |  | 사용(60도) | 사용(121도)
가성칼리(수산화칼륨) 5~50% | 사용(80도) | 사용(80도) | 사용 | 사용 | 사용(60도) | 사용
과산화바륨 BaO2 | 사용가(95도) | 사용가(95도)
과망간산칼륨 KMnO4 | 사용가(100도) | 사용가(100도) | 사용가 | 사용가(20도) | 사용가(5%) 사용불가(10%) | 사용가
과산화수소 H2O2 dil |  |  |  | 50% 사용가(60도) |  | 사용가
과산화수소 H2O2 10% |  | 사용가(30도) |  |  |  | 사용가(40%)
과산화수소 H2O2 80% |  | 사용가(<50도) |  |  |  | 사용불가(<50도)
과산화수소 H2O2 90% |  | 사용가 |  |  |  | 사용가
과산화수소 H2O2 30% | 사용가(30도) | 사용가(30도) |  |  | 사용가(20도) 적당(85도)
과산화수소 H2O2 conc | 적당 |  | 사용가 | 사용가 |  | 사용가
과산화칼륨 K2O2 | 사용가(95도) | 사용가(95도)
과염소산 HCIO4 10% | 사용가(100도) | 사용가(100도) | 사용가(100도) |  |  | 사용가
과영산소산 HCIO4 76.3% |  |  |  |  | 사용가(70도) | 사용가
과염소산암모늄 NH4CIO4 | 사용가
과염소산암모늄 NH2CIO4 10% |  | 사용가(100도) | 사용가(100도) |  |  | 사용가
과염소산칼리 KCIO4 |  |  |  | 사용가(60도)
과염소산칼리 KCIO4 10% | 사용가(100도) | 사용가(100도) | 사용가(100도) | 적당 |  | 사용가
과황산암모늄 (NH4)2SO8 | 사용가 | 사용가 |  | 사용가 | 사용가 | 사용가
규불화수소산 H2SiF6 | 적당 | 적당 | 적당 |  | 적당 | 사용가
규산 SiOH2 | 사용가 | 사용가 | 사용가 | 사용가 | 사용가 | 사용가
규산소다 NaSiO3 |  | 사용가 |  |  | 사용가 | 사용가
규산소다 NaSiO3 3염기 | 사용가 | 사용가 | 사용가 | 사용가 |  | 사용가
규산칼륨 K2SiO3 | 적당 | 적당 | 적당 | 적당
나트륨금속 Na 용융 | 사용가(205도) 사용가(100도) | 사용가(205도) 사용가(100도) |  | 사용가(205도) 사용가(100도) |  | 사용불가(205도) 사용불가(100도)
망간염 |  | 사용가 |  |  | 사용가 | 사용가
메타케인산나트륨 Na2SiO3.H2O | 사용가 | 사용가 | 사용가 | 사용가 | 사용가 | 사용가
메타인산암모늄 | 사용가 | 사용가 | 사용가 | 사용가 | 사용가 | 사용가
불화가스 F2
불화동 CuF |  |  |  |  | 사용가 | 사용가
불화마그네슘 MgF2 |  | 적당 |  |  | 사용가 | 사용가
불화소다 NaF | 적당 | 적당 | 사용가 | 사용가 | 사용가 | 사용가
불화수소 HF vapor | 사용가(100도) | 사용가(100도)
불화수소산(불산) HF 60% |  |  |  |  | 사용가(26도) 사용불가(85도)
불화수소산(불산) HF 40% | [5 empty] | 사용가(60도) 사용불가(120도)
불화수소산(불산) HF conc. |  |  |  | 적당(30도) 공기사용불가 | 사용가(30도) | 사용가(30도)
불화수소산(불산) HF >60% | [5 empty] | 적당(25도)
불화수소산(불산) HF dil |  |  |  | 적당(30도) 공기사용불가 | 사용불가(24도)
불화알루미늄 AIF3 |  |  | 사용가 | 적당 | 사용가(85도) | 사용가
불화암모늄 KF |  | 사용가 |  |  | 사용가(85도) | 사용가
불화칼륨 NH4F | 적당 | 적당 |  |  | 사용가 | 사용가
붕불화소다 NaBF4 |  |  |  |  | 사용가 | 사용가
붕불화소소산 HBF4 |  |  |  |  | 사용가(85도) | 사용가
붕산 H3BO4 | 적당 | 적당 | 사용가 | 사용가 | 사용가(70도) | 사용가
붕산소다 NaO2.5H2O | 사용가 | 사용가 | 사용가 | 사용가 | 사용가 | 사용가
붕산칼륨 KBO2.4H2O |  | 사용가 |  |  | 사용가 | 사용가
브롬소가스 Br2 gas dry | 사용불가(24도) | 사용불가(24도) |  | 사용가
브롬소가스 Br2 gsa wet |  |  | 사용가 | 사용가 |  | 사용가
브롬수 Br2 water |  |  |  | 사용가 |  | 사용가
브롬화수소산 HBrO3 |  |  | 사용가 | 적당 | 사용가(70도) | 사용가(25도)
브롬화수소산 HBrO3 50% | 사용불가(24도) | 사용불가(24도)
브롬화암모늄 KBr | 적당 | 적당 |  | 적당 |  | 사용가
비소 BAsO3 | 적당 | 적당 | 사용가 | 사용가 | 사용가(85도) | 사용가
사염화탄소 CCI4 | 사용가 | 사용가 | 사용가 | 사용가 | 사용불가(23도) | 사용가
사진현상액 | 사용가(20도) | 사용가 |  | 사용가 | 사용가 | 사용가
산화규소 | 사용가 | 사용가 | 사용가 | 사용가 | 사용가 | 사용가
산화안티몬 Sb2O3 |  |  |  | 적당 | 사용가 | 사용가
산화우라늄 UO2 |  | 사용가 |  |  | 사용가 | 사용가
산화칼륨(생석회) CaO |  |  |  |  | 사용가
산화칼슘(생석회) CaO 분 Lime |  | 상용가 |  |  | 사용가 | 사용가
삼염화붕소 BCI3 |  | 사용가 |  |  | 사용가 | 사용가
삼염화안티몬 SbCI3 |  |  |  |  | 사용가 | 사용가
소석회 Ca(OH)2 | 사용가 | 사용가 | 사용가 | 사용가 | 사용가 | 사용가
수산화마그네슘 LiOH | 사용가 | 사용가 | 사용가 | 사용가 | 사용가 | 사용가
수산화바륨 Ba(OH)2 | 사용가 | 사용가 | 사용가 | 사용가 | 사용가(85도) | 사용가
수산화알루미늄 AI(OH)3 | 사용가 | 사용가 | 사용가 | 사용가 |  | 사용가
수산화제이철 Fe(OH)3 |  | 사용가 |  |  | 사용가 | 사용가
수산화제일철 Fe(OH)2 |  |  |  |  | 사용가 | 사용가
수산화칼슘Ca(OH)2 | 사용가 | 사용가 | 사용가 | 사용가 | 사용가 | 사용가
수은 Hg | 사용가(50도) | 사용가(50도) | 사용가 | 사용가 | 사용가 | 사용가
시안화동 Cu(CN)2 | 사용가 | 사용가 |  | 사용가 | 사용가 | 사용가
시안화동 Cu(CN)2 포화 | 사용가 | 사용가
시안화소다 NaCN | 사용가 | 사용가 | 사용가 |  | 사용가 | 사용가
시안화아연 Zn(CN)2 | 사용가(20도) | 사용가(20도) | 사용가 | 사용가 | 사용가 | 사용가
아염소산소다 NaCIO2 |  |  | 사용가(100도) 30% | 사용가 10% | 사용가 | 사용가
아질산 NHO2 | 사용가 | 사용가 |  |  | 사용가 | 사용가
아황산소다 NaSO3.7H2O | 사용가 | 사용가 | 사용가 | 사용가 | 사용가 | 사용가
아황산칼슘 K2SO3 | 사용가 | 사용가 | 사용가 | 사용가 |  | 사용가
아황화칼슘 Ca(HS)2 |  |  | 사용가 |  |  | 사용가
염산 HCI 15% |  |  | 사용가(20도) |  | 사용가(75도) 사용가(100도) | 사용가
염산 HCI 38% |  |  |  | 사용가(20도) 적당(40도) | 사용가(65도) | 사용가
염소산 HCIO3 | [5 empty] | 사용가
염소산소다 NaCIO3 |  |  | 사용가 | 사용가 | 사용가 | 사용가
염소산칼리 KCIO3 | 사용가 | 사용가 | 사용가 | 사용가 | 사용가 | 사용가
염소산칼리 KCIO3 포화 | 사용가(100도) | 사용가(100도)
염소산칼슘 Ca(CIO3)2 | 적당 | 적당 | 적당 | 적당 | 사용가 | 사용가
염화나트륨 NACl |  |  | 사용가 | 사용가 | 사용가(85도) | 사용가(121도)
염화동 CiCl2 |  |  | 사용가 | 사용가 | 사용가 | 사용가
염화라듐 RaCl2 |  |  |  |  | 사용가 | 사용가
염화리튬 | 사용가 |  |  |  | 사용가 | 사용가
염화마그네슘 MgCl2 | 적당 | 적당 | 사용가 | 적당 | 사용가 | 사용가
염화망간 MnCl2 | 사용가 | 사용가 | 사용가 | 사용가 | 사용가 | 사용가
염화바륨 BaCl2 | 사용가 | 사용가 | 사용가 | 사용가 | 사용가(85도) | 사용가
염화아연 ZnCl2 | 사용가 | 사용가 | 사용가 | 사용가 | 사용가(85도) | 사용가
염화안티몬 SbCl3 |  |  | 사용가 | 사용가 | 사용가
염화알루미늄 AlCl3 | 적당 | 적당 | 사용가 | 사용가(30도) | 사용가(65도) | 사용가
염화나트륨 NACl |  |  |  |  | 사용가
염화유황 S2Cl2 dry | 사용가 | 사용가
염화유황 S2Cl2 wet | [5 empty] | 사용가
염화은 AgCl |  |  | 사용가 | 사용가 | 사용가 | 사용가
염화제이철 FeCl3 |  |  | 사용가 | 사용가(15도) | 사용가(60도) 적당(85도) | 사용가
염화칼슘 CaCl2 | 적당 | 적당 | 사용가 | 사용가(110도) | 사용가(85%) | 사용가(121%)
요오드가스 I2 dry | 사용가(20도) | 사용가(20도)
요오드가스 I2 wet | [5 empty] | 사용가
요오드포름 CHI3 |  | 사용가 |  |  |  | 사용가
요오드화칼륨 KI conc | 적당 | 적당 | 사용가 | 적당 | 사용가(60도)
유화비륨 BaS | 사용가 | 사용가 | 사용가 | 사용가 | 사용가 | 사용가
유화소다 Na2S | 사용가 | 사용가 | 사용가 |  | 사용가 | 사용가
유화칼륨 K2S | 사용가 | 사용가 | 사용가 | 사용가 | 사용가 | 사용가
유황 S | 사용가(130도) | 사용가 | 사용가(200도) | 사용가 | 사용가 | 사용가(121도)
인산 H3PO4 dil | 사용가 | 사용가 | 사용가 | 사용가(60도) | 사용가(60도)
인산 H3PO4 < 45% | 사용불가 (cold) | 사용가(cold) | 사용가(cold) | 사용가(cold) |  | 사용가(cold)
인산 H3PO4 > 45% | 적당(30%) | 사용가(30도) | 사용불가(cold) | 사용가(cold) |  | 사용가(cold)
인산 H3PO4 > 45% | 적당(hot) | 적당(hot) |  | 사용불가(hot) |  | 사용가(hot)
인산 H3PO4 75% |  |  |  |  | 사용가(85도)
인산 H3PO4 conc | 적당 | 적당 |  |  | 사용가(65도) | 사용가(121도)
인산 H3PO4 100% |  |  |  | 사용가 |  | 사용가
인산 H3PO4 dir or wet | 사용가 | 사용가 |  |  |  | 사용가
인산 H3PO5 molten | 사용가 | 사용가 |  |  |  | 사용가
인산소다 NaH2PO4 | 사용가 | 사용가 | 사용가 | 사용가 | 사용가 | 사용가
인산토루크질 (CH3C6H4).PO4 |  | 사용가 |  |  |  | 사용가
인산암모늄 (NH4)2 HP04 | 사용가 | 사용가 |  | 사용가 | 사용가 | 사용가
인산암모늄 (NH4)H2PO4 | 사용가 | 사용가 |  | 사용가 | 사용가 | 사용가
인산암모늄 (NH4)3 PO4 | 사용가(180도) | 사용가(180도) |  | 사용가 | 사용가 | 사용가
주석 Sn 용융 | 사용가(300도) 사용가(400도) 사용가(600도) | 사용가(300도)사용가(400도) 사용가(600도) | 사용가
중아황산소다 NaHSO3 | 사용가 | 사용가 | 적당 | 적당 | 사용가 | 사용가
중크룸산소다 NaCr2O7.2H2O | 사용가 | 사용가 | 사용가 | 적당 | 사용가(85도) | 사용가
중크롬산칼륨 K2Cr2O7 |  | 사용가 | 사용가 | 적당 | 사용가(85도)
중크롬산칼륨 K2Cr2O7 10% |  | 사용가
중크롬산칼륨 K2Cr2O7 25% | 사용가 | 사용가
중탄산소다(중조) NaHCO3 | 사용가 | 사용가 | 사용가 | 사용가 | 사용가 | 사용가
중탄산수 H(O3Cl) |  | 사용가 |  | 사용가(60도) |  | 사용가(60도)
증류수 H2O | 사용가 | 사용가 | 사용가 | 사용가 | 사용가 | 사용가
질산니켈 Ni(NO3)2 | 사용가 | 사용가 | 사용가 | 사용가 | 사용가 | 사용가
질산동 Cu(NO3)2 | 사용가 | 사용가 | 사용가 | 사용가 | 사용가 | 사용가
질산마그네슘 Mg(NO3)2 | 사용가 | 사용가 | 사용가 | 사용가 | 사용가 | 사용가
질산아연 Zn(NO3)2 | 사용가 | 사용가 | 사용가 | 사용가 | 사용가(85도) | 사용가
질산은 AgNO3 | 사용가 | 사용가 | 사용가(52도) 20% | 사용가 | 사용가(85도) | 사용가
질산제이철 Fe(NO3)2 | 사용가 | 사용가 | 사용가 | 사용가 | 사용가 | 사용가
차아염소산 HClO |  |  | 사용가 |  | 적당 | 사용가(121도) 10%
차아염소산 HClO 20% |  |  |  |  | 적당(40도)
차아염소산소다 NaOCl 5% | 적당 | 적당 | 사용가 | 적당(공기有) | 적당(25도) | 사용가
차아염소산소다 NaOCl 10% |  |  |  | 적당(공기 無) | 적당(25도) | 사용가
차아염소산소다 NaOCl 20%
차아염소산소다 NaOCl all% | [5 empty] | 사용가
차아염소산칼륨 KOCl |  |  |  |  | 사용가 | 사용가
차아염소산칼슘 Ca(OCl)2 | 적당 | 적당 | 적당 | 적당 | 사용가(85도) | 사용가
차아염소산칼슘 Ca(OCl)2 20% |  |  |  |  | 사용가(6.25%)
치아유산소다 NaSO3 | 적당 | 적당 |  | 적당 | 사용가 | 사용가
차유산소다 Na2S2O3.5H2O | 사용가 | 사용가 |  |  |  | 사용가
초산(아세트산) CH3COOH 10% | 사용가(100도) | 사용가(100도)
초산(아세트산) CH3COOH 20% | 사용가 | 사용가 |  |  | 사용가(80도) | 사용가
초산(아세트산) CH3COOH 100% | 적당 | 사용가 | 사용가 | 사용가 | 적당 | 적당
칼륨 K | 적당 | 적당 | 사용가 | 사용가
크롬산 H2CrO4 | 적당(100도) 10% 적당(20도) 50% | 적당(20도) 50% 사용불가(70도) 30% | 사용가(100도) 50% | 적당(100도) 10% 적당(20도) 100% | 적당(25도) 20% | 사용가(121도)
크롬산칼륨 K2CrO4 | 사용가 | 사용가 | 사용가 | 사용가 | 사용가 | 사용가
클로로설폰산 SO2OHCl | 적당 | 적당(30도) | 사용가 | 적당
탄산 H2CO3 | 사용가 | 사용가 | 사용가 | 사용가 | 사용가 | 사용가
탄산마그네슘 MgCO3 | 사용가 | 사용가 | 사용가 | 사용가 | 사용가 | 사용가
탄산바륨 BaCO3 | 사용가 | 사용가 | 사용가 | 사용가 | 사용가(85도) | 사용가
탄산비스마스 BiCO3 | 사용가 | 사용가 | 사용가 | 사용가 | 사용가 | 사용가
탄산소다 Na2CO3 10% | 사용가 |  |  |  | 사용가(100도) | 사용가(121도)
탄산소다 Na2CO3 포화 |  | 사용가 | 사용가 | 사용가 | 사용가(100도) | 사용가
탄산칼륨 K2CO3 | 사용가 | 사용가 | 사용가 | 사용가 | 사용가 | 사용가
티오시안화암모늄 NH4SCN | 사용가 | 사용가 | 사용가 | 사용가 | 사용가 | 사용가
티오황산소다 Na2S2O3 | 사용가 | 사용가 | 사용가 | 사용가 | 사용가 | 사용가
페리시안화소다 Na[Fe(CN)6] | 사용가 | 사용가 | 사용가 | 사용가 | 사용가 | 사용가
페르시안화칼륨 K3[Fe(CN)6] | 사용가 | 사용가 | 사용가 | 사용가 | 사용가 | 사용가
황산니켈 NiSO4 | 적당 | 적당 |  | 적당 | 사용가 | 사용가
황산동 CuSO4 포화 | 적당 | 적당 | 적당 | 사용가 | 사용가(55도) | 사용가
황산마그네슘 MgSO4 | 적당 | 적당 | 사용가 | 적당 | 사용가(85도) | 사용가
황산바륨 BaSO4 | 사용가 | 사용가 | 사용가 | 사용가 | 사용가(85도) | 사용가
황산소다 NaSO4 | 적당 | 적당 | 사용가 | 사용가 | 사용가 | 사용가
황산아연 ZnSO4 | 적당 | 적당 | 사용가 | 사용가(55도) | 사용가(85도) | 사용가
황산알루미늄 Al2(SO4)3 포화 | 사용가 | 사용가 | 사용가 | 사용가 | 사용가(55도) | 사용가
황산제이철 Fe(SO4)3 | 적당 | 적당 | 적당 | 적당 | 사용가 | 사용가
황산제이철 FeSO4 | 적당 |  | 사용가 | 적당 | 사용가 | 사용가
황산칼슘 CaSO4 | 사용가 | 사용가 |  | 적당 | 사용가 | 사용가
황혈염(훼로시안화칼륨) K4[Fe(CN)6].2H2O
히드라진 N2H4 | 사용가 | 사용가 | 사용가 | 사용가 |  | 사용가
개미산(포름산) HCOOH | 적당 | 적당 |  | 사용가 | 사용가(85도) | 사용가
디에틸 트리아민 NH2C2H4NGC2H4N | 사용가 | 사용가 | 사용가 | 사용가 | 적당 | 사용가
메탄올(메틸알콜) CH3OH dil |  | 사용가 | 사용가 | 사용가 | 적당 | 사용가
메탄올(메틸알콜) CH3OH conc | 사용가 | 사용가 | 사용가 | 사용가 | 사용가(20도) | 사용가(121도)
메틸아민 CH3NH2 | 사용가 | 사용가 | 사용가 | 사용가 | 사용가 | 사용가
메틸알데히드 HCCHO 40% | 사용가 | 사용가
메틸에틸케톤 C2H5.CO.CH5 | 사용가 | 사용가 | 사용가 | 사용가 | 적당(70도) | 사용가
메틸이소부틸케톤 CH3COCH2.CH(CH2)2 | 사용가 | 사용가 | 사용가 | 사용가 | 사용가(26도) 적당, 사용불가(85도) | 사용가
메틸클로로포름 CH3CHCl3 | 사용가 | 사용가 |  |  | 적당 | 사용가
부탄올(부틸알콜) C4H9OH | 사용가 | 사용가 | 사용가 | 사용가 | 사용가(85도) | 사용가(121도)
붕사 Na2B4O7.H20 | 사용가(용융) | 사용가(용융) | 사용가 | 사용가(용융) | 사용가 | 사용가
브롬화메틸 CH3Br |  | 사용가 |  |  |  | 사용가
사염화탄소 CCl4 | 사용가 | 사용가 | 사용가 | 사용가 |  | 사용가
삼염화초산 | [5 empty] | 사용가(70도)
시안화수소산(시안산,청산) | 사용가 | 사용가 |  | 사용가 |  | 사용가
시안화수소산(시안산,청산) HCN dil nga | [5 empty] | 사용가
시안화수소산(시안산,청산) conc. |  |  |  |  | 사용가(85도)
시크로에틸렌(이염화에틸렌) C2H2Cl2 | 사용가 | 사용가 | 사용가 | 사용가 | 적당 | 사용가
아세톤 CH3COCH3 | 사용가 | 사용가 | 사용가 | 사용가 | 적당(23도) 사용불가(65도) | 사용가
아크릴산메틸 CH3:CHOCO2CH3 | 사용가 | 사용가 | 사용가 | 사용가 | 사용가(20도) | 사용가
아크릴산 chCH2= |  |  |  |  | 사용가 | 사용가
아크릴산에틸 CH2:CHCO2C2CH3 | 사용가 | 사용가 | 사용가 | 사용가 | 사용가 | 사용가
액화프로필렌 nCHCH3CH | 사용가 | 사용가 | 사용가 | 사용가 |  | 사용가
에테르 C2H5O | 사용가 | 사용가 | 사용가 | 적당 |  | 사용가
에틸알콜(에탄올) C2H5OH | 사용가(20~100도) 100% | 사용가(20~100도) 100% | 사용가100% | 사용가100% | 사용가(25도) 10% | 사용가
에틸에테르 c2h5.o.c2h5 100% | 사용가(20도) | 사용가(20도) |  | 사용가 | 적당(20도) | 사용가
염화메틸 CH3Cl | 사용가 | 사용가 | 사용가 | 사용가 | 적당 | 사용가
염화초산(모노) |  |  | 사용가 | 사용가 |  | 사용가
염화프로필렌 | 사용가 | 사용가 | 사용가 | 사용가
이소프로필렌 (CH3)2CHOH(CH3)2 | 사용가 | 사용가 | 사용가 | 사용가 | 사용가 | 사용가
이연화탄소 CCl2 100% | 사용가 | 사용가(30도) | 사용가 | 사용가
이염화프로필렌 CH3CHClCH2Cl | 사용가 | 사용가 | 사용가 | 사용가 |  | 사용가
이황화탄소 CS2 | 사용가 | 사용가 | 사용가 | 사용가 |  | 사용가
주석산 C4H6O | 사용가 | 사용가 | 사용가 | 사용가 | 사용가(85도) | 사용가
주석산 C4H6O 50% | 사용가 | 사용가
지방산 R COOH |  |  |  | 사용가(230도)
초산알루미늄 (CH3COO)3 |  | 사용가
초산암모늄 CH3COONH4 |  | 사용가 |  |  | 사용가 | 사용가
초산에틸 CH3COOC2H5 | 사용가 | 사용가 | 사용가 | 사용가 | 사용가(20도) | 사용가(121도)
클로로포름 CHCl3 | 사용가 | 사용가 | 사용가 | 사용가 | 사용가(23도) | 사용가
탄닌산 C76H52O46 | 사용가 | 사용가 | 사용가 | 사용가 | 사용가(85도) | 사용가
트리메틸아민 (CH3)3N | 사용가 | 사용가 | 사용가 | 사용가 | 사용가 | 사용가
트리부틸인산 (C4H9O)3P2O |  | 사용가 |  |  | 사용가 | 사용가
트리에탄올아민 N(C2H4OH)3 | 사용가 | 사용가 | 사용가 | 사용가 | 사용가(100도) | 사용가
트리클로로에틸렌 C2HCl3 37% | 사용가 | 사용가 |  |  |  | 사용가(121도)
트리클로로에틸렌 C2HCl3 ~37% |  |  | 사용가 | 사용가 | 사용가(26도) | 사용가
트리클로로에틸렌 C2HCl3 40% |  | 사용가 |  |  | 적당(85도) | 사용가
프로판올 C3H7OH | 사용가 | 사용가 | 사용가 | 사용가 | 사용가(85도) | 사용가(121도)
프로피온산 C2H5COH | 사용가 | 사용가 | 사용가 | 사용가
프탈산 C6H4(COOH)2 | 사용가 | 사용가 | 사용가 | 사용가 |  | 사용가
플루랄알콜 ClH3OCHO | 사용가 | 사용가 |  | 사용가 | 사용가(70도) | 사용가(121도)
헥사놀 C6H13OH | 사용가 | 사용가 | 사용가 | 사용가 | 사용가(20도) | 사용가(121도)
헥산 C6H14 | 사용가 | 사용가 | 사용가 | 사용가 |  | 사용가
황산메틸 (CH3O)2SO2 | 사용가 | 사용가 | 사용가 | 사용가 | 적당 | 사용가
후란 C4H14O |  | 사용가 |  |  |  | 사용가
가솔린(하이옥탄)정제 | 사용가 | 사용가 | 사용가 | 사용가 | 사용불가(24도) | 사용가(24도)
경유 | 사용가 | 사용가 | 사용가 | 사용가 | 사용가 | 사용가
광유(석유) | 사용가 | 사용가 | 사용가 | 사용가 | 사용가 | 사용가
그리스 | 사용가 | 사용가 | 사용가 | 사용가 | 사용가 | 사용가
나프타(납사)석유계 |  |  |  |  | 사용가(85도)
나프타(납사)휘발유 | 사용가 | 사용가 | 사용가 | 사용가 | 사용가(26도) | 사용가
니트로에탄 C2H5NO2 | 사용가 | 사용가 | 사용가 | 사용가 | 사용가 | 사용가
다이소부틸케톤 [CH3)2.CHCH2]2.CO | 사용가 | 사용가 | 사용가 | 사용가 |  | 사용가
다디소부틸렌 C8H16 | 사용가 | 사용가 | 사용가 | 사용가 | 사용가 | 사용가
디에틸렌글리콜 HO(CH2CH2O)2H | 사용가 | 사용가 | 사용가 | 사용가 | 사용가 | 사용가
디에틸아민 (C2H5)2NH | 사용가 | 사용가 | 사용가 | 사용가 | 적당(20도) | 사용가
디젤연료 | 사용가 | 사용가 | 사용가 | 사용가 |  | 사용가
부틸렌 C4H8 | 사용가 | 사용가 | 사용가 | 사용가 | 적당 | 사용가
아세트알데히드 CH3CHO | 사용가 | 사용가 | 사용가 | 사용가 | 사용가(20도) | 사용가
아크리로니트릴 CH2.CHCN | 사용가 | 사용가 | 사용가 | 사용가 | 사용가(70도) | 사용가
에틸렌글리콜 CH2OH.CH2OH | 사용가 | 사용가 |  |  | 사용가(85도) | 사용가
에틸렌옥사이드 CH2.CH2O | 사용가 | 사용가 | 사용가 | 사용가
원유 | 사용가 | 사용가 | 사용가 | 사용가 | 사용가 | 사용가
윤활유 | 사용가 | 사용가 | 사용가 | 사용가 |  | 사용가
이소프로필알콜 (CH3)2CHOH | 사용가 | 사용가 | 사용가 | 사용가 | 사용가 | 사용가(121도)
키시렌(키시롤) C6H4(CH3)2 | 적당 | 사용가 | 사용가 | 사용가 | 적당 | 사용가
케로신(등유) | 사용가 | 사용가 | 사용가 | 사용가 | 사용가(25도) | 사용가
휘발유 | 사용가 | 사용가 |  | 사용가
나프탈렌 C10H8 | 사용가 | 사용가 | 사용가 | 사용가 |  | 사용가
나프탈렌설폰산 C10H8SO3.H20 | 사용가(20도) | 사용가(20도) | 사용가 | 사용가
데카린 C10H16 | 사용가 | 사용가 | 사용가 | 사용가 | 사용불가(26도)
디부틸프탈레이트 C6H4(COOC4H9)2 | 사용가 | 사용가 | 사용가 | 사용가 | 사용가(100도) | 사용가
디에틸벤젠 C6H4(C2H4)2 | 사용가 | 사용가 | 사용가 | 사용가 | 적당 | 사용가
모노에탄올아민 NH2C2H4OH | 사용가 | 사용가 | 사용가 | 사용가 | 사용가 | 사용가
벤젠 C6H6 | 사용가 | 사용가 | 사용가 | 사용가 | 사용가(26도) 사용가(60도) 사용불가(85도) | 사용가(121도)
시크로벤젠 C5H4C12 | 사용가 | 사용가 | 사용가 | 사용가 | 사용가 | 사용가
시크로헥사놀 C6H11OH | 사용가 | 사용가 | 사용가 | 사용가 | 사용가(20도) | 사용가
시크로헥산 C6H12 | 사용가 | 사용가 | 사용가 | 사용가 |  | 사용가
아닐린 C6H5NH2 | 사용가 | 사용가(100도) | 사용가 | 사용가 | 사용가(23도) 사용불가(60도) | 사용가(24도)
염화벤젠 C6H5Cl | 사용가 | 사용가 | 사용가 | 사용가 |  | 사용가
염화벤질 C6H5CH2Cl | 사용가 | 사용가 | 사용가 | 사용가 | 사용가 | 사용가
크레오소트오일 | 적당(hot) | 적당(hot) |  |  | 사용가 | 사용가
크레졸 C6H4OHCH3 | 사용가 | 사용가 | 사용가(21도) | 사용가 | 사용가(20도) | 사용가
톨루엔(톨루올) C5H5CH3 | 사용가 | 사용가 | 사용가 | 사용가 | 사용가(60도) 사용가(80도) 사용불가 | 사용가
페놀(석탄산) C6H5OH | 적당 | 적당 | 사용가(21도) | 사용가 | 사용가(70도) | 사용가
페놀(석탄사) C6H5OH conc | 사용가 | 사용가 |  |  |  | 사용가
피리딘 C5H5N | 사용가 | 사용가 | 적당 | 사용가 |  | 사용가
니트로벤젠 C6HN03 | 사용가 | 사용가 | 사용가 | 사용가 | 사용가(70도) | 사용가
벤즈알데히드 C6H5CHO | 사용가 | 사용가 | 사용가 | 사용가 |  | 사용가
벤질클로라이드 C7H7Cl | 사용가 | 사용가 | 사용가 | 사용가 |  | 사용가
살리실산 C7H6O3 | 사용가(20도) | 사용가(20도) |  | 적당
도금액(구리) Cu |  |  |  |  | 사용가(85도) | 사용가
도금액(금) Au |  |  |  |  | 사용가(85도) | 사용가
도금액(납) Pb |  |  |  |  | 사용가(85도) | 사용가
도금액(니켈) Ni |  |  |  |  | 사용가(85도) | 사용가
도금액(로듐) Rh |  |  |  |  | 사용가(85도) | 사용가
도금액(백금) Pt |  |  |  |  | 사용가(85도) | 사용가
도금액(아연) Zn |  |  |  |  | 사용가(85도) | 사용가
도금액(은) Ag |  |  |  |  | 사용가(85도) | 사용가
도금액(주석) Sn |  |  |  |  | 사용가(85도) | 사용가
도금액(카드뮴) Cd |  |  |  |  | 사용가(85도) | 사용가
도금액(크롬) Cr | [5 empty] | 사용가
도금액(황동) |  |  |  |  | 사용가(85도) | 사용가
시안화 은 AgCN |  |  |  |  | 사용가 | 사용가
시안화칼륨 KCN | 사용가 | 사용가 | 사용가 | 사용가 | 사용가 | 사용가
염화니켈 NiCl2 |  |  | 사용가(70도) | 사용가 | 사용가 | 사용가
탄산동 CuCO3 |  |  |  |  | 사용가 | 사용가
무수황산(삼산화유황) SO3 | 사용가 | 사용가 |  |  |  | 사용가
아황산수소암모늄 NH4 | 사용가 | 사용가 | 사용가 | 사용가 | 사용가 | 사용가
아황산암모늄 (NH4)2SO3 | 사용가 | 사용가 | 사용가 | 사용가 | 사용가 | 사용가
암모니아수 NH4OH | 사용가(100도) | 사용가(100도) | 사용가(30도) | 사용가(100도) | 사용가 | 사용가
암모니아수 NH4OH 20%
염화암모늄 NH4Cl | 적당(50%) | 사용가 | 사용가(100도) | 적당(80도) | 사용가 | 사용가
염화칼륨 KCl 포화 | 사용가(100도) 30% | 사용가(100도) 30% | 사용가 | 사용가 | 사용가 | 사용가
요소 CO(NH2)2 |  | 사용가 |  |  | 사용가 | 사용가
중칸산암모늄 NH4HCO3 | 사용가 | 사용가 |  |  | 사용가 | 사용가
질산 HNO3 dil | 사용가 | 사용가 | 사용가 | 사용가 |  | 사용가
질산 HNO3 5% |  |  |  |  | 사용가(50도) | 사용가(121도)
질산 HNO3 10% | 사용가(100도) | 사용가 | 사용가 |  | 사용가(25도) | 사용가
질산 HNO3 30% |  |  |  |  | 사용불가(85도)
질산 HNO3 ~30% |  |  |  |  | 사용불가(26도) | 사용가(121도)
질산 HNO3 37% | 사용가 | 사용가 | 사용가 | 사용불가 사용가(65도) | 사용가(15도) 사용가(65도) | 사용가
질산 HNO3 50% |  |  |  |  | 적당(85도)
질산 HNO3 conc. | 적당 | 적당 | 사용가 | 적당 |  | 사용가
질산 HNO3 30~60% | [5 empty] | 사용가
질산 HNO3 70% | 사용가(71도) 사용불가(110도) | 사용가(71도) 사용불가(110도) | 사용가 |  | 적당(25도) 사용불가(85도) | 사용가
질산나트륨 NaNO3 | 사용가 | 사용가 | 사용가 | 사용가 | 사용가 | 사용가
혼산 산<1% |  | 사용가 |  | 사용가 |  | 사용가
황산 H2SO4 5% | 사용가(20도) 적당(35도) | 사용가(20도) 적당 | 사용가 | 사용가
황산 H2SO4 <10% |  |  |  | 적당 |  | 사용가
황산 H2SO4 50% | 사용불가(20도) | 사용불가(20도) |  |  | 적당(50도) | 사용가(112도)
황산 H2SO4 60% |  |  |  |  | 적당 | 사용가(121도)
황산 H2SO4 10~75% |  |  |  | 사용가(55도) |  | 사용가
황산 H2SO4 80% |  |  |  |  | 적당
황산 H2SO4 50~85% |  |  |  |  | 적당 | 사용가(121도)
황산 H2SO4 75~95% | [5 empty] | 사용가
황산 H2SO4 95% |  |  |  |  | 적당(25도) 적당(85도) | 사용가(121도)
황산 H2SO4 85~96% |  |  |  |  | 적당 | 사용가
황산 H2SO4 98% | 사용가(20도) 사용불가(100도) | 사용가(20도) 사용불가(100도) | 사용불가(100도) | 사용가(65) | 적당(55도) | 사용가
황산암모늄 (NH4)2SO4 | 사용가 | 사용가 | 사용가 | 사용가 | 사용가 | 사용가
황산칼륨 K2SO4 | 사용가 | 사용가 | 사용가 | 적당 | 사용가 | 사용가
니코틴 C10H14N2 | 사용가 | 사용가 | 사용가 | 사용가 | 사용가 | 사용가
이브롬화에틸 (CH3Br)2 |  | 사용가 |  |  |  | 사용가
과염소산소다 NaClO4.H2O 10% | 사용가(100도) | 사용가(100도) | 사용가(100도) |  | 사용가 | 사용가
리졸 | 사용가(20도) | 사용가(20도)
마레인산 C4H4O4 | 사용가 | 사용가 |  |  | 사용가 | 사용가
사과산 C6H6O5 | 사용가 | 사용가 |  | 사용가 | 사용가(85도) | 사용가
수산나트륨 Na(COO)2 |  | 사용가 |  |  | 사용가 | 사용가
수산암모늄 (NH4)2C2O4.H2O |  | 사용가 |  |  | 사용가 | 사용가
수산칼륨 K2(COO)2 | 사용가 | 사용가
시안화카륨(청산가리) KCN | 사용가 | 사용가 | 사용가 | 사용가 | 사용가 | 사용가
아황산 H2SO3 |  |  | 사용가 | 적당 | 사용가 | 사용가
염화산아닐린 C6H5NHhCl 5%
요오드화소다 NaI |  | 사용가 |  |  | 사용가 | 사용가(60도)
유화암모늄 |  |  |  |  | 사용가 | 사용가
중탄산칼륨 KHCO3 |  | 사용가 |  | 사용가(60도) |  | 사용가(60도)
헵탄 C6H16 | 사용가 | 사용가 | 사용가 | 사용가 | 사용가(26도) 적당(85도) | 사용가
황산수소나트륨 NaHSO4 포화 | 적당 | 적당 | 사용가 | 사용가 | 사용가(55도) | 사용가
황산제이수은 HgSO4 |  | 사용가 |  |  | 사용가 | 사용가
구연산 (CH2CHOOH)2.O(CH)COOH | 적당 | 사용가 |  | 사용가 | 사용가(85도) | 사용가
니트로글리세린 C3H5O9N3 | 사용가 | 사용가 | 사용가 | 사용가 |  | 사용가
글리세린 (CH2OH)2CHOH 100% | 사용가 | 사용가 | 사용가 | 사용가 | 사용가(100도) | 사용가
라우린산 CH3(CH2)10.COOH |  | 사용가 |  |  | 사용가 | 사용가
락카 |  | 사용가 |  |  |  | 사용가
레졸 C6H4(OH)2 | 사용가(100도) | 사용가(100도) |  | 사용가(100도) |  | 사용가
리놀산 C18H33O2 |  | 사용가 |  |  | 사용가 | 사용가
명산 C3H7COOH |  | 사용가 | 사용가 | 사용가 | 사용가 | 사용가
바니쉬 | 사용가 | 사용가 |  | 사용가
사진정착액 |  |  | 사용가 | 사용가 | 사용가 | 사용가
살리실산메틸 C6H4(OH)COOCH3 |  | 사용가 |  |  |  | 사용가
수력용오일 |  | 사용가 |  |  | 사용가 | 사용가
수소 H2 gas | 사용가 | 사용가 |  | 사용가 |  | 사용가
수은 Hg(ONC)2V.SH2O |  | 사용가 |  |  | 사용가 | 사용가
스테아린산 C17H35COOH | 사용가 | 사용가 | 사용가 | 사용가 | 사용가(85도) | 사용가
아황산수소칼슘 Ca(HSO3)2 | 사용가 | 사용가 | 사용가 | 사용가 | 사용가 | 사용가
염소가스 Cl2 wet | 사용불가(20도) 사용불가(100도) | 사용불가(100도) |  | 사용가 사용불가(100도) |  | 사용가(121도)
염소가스 Cl2 dry, < 0.01% H2O | 적당 | 적당 |  | 사용가 |  | 사용가(121도)
염소수 Cl2 water | 사용불가(20도) |  | 사용가 | 사용가 | 사용가 | 사용가
올리브유 | 사용가 | 사용가 | 사용가 | 사용가 |  | 사용가
왕수 HCl+HNO3(3:1) | [5 empty] | 사용가
위스키 | 사용가 | 사용가 |  |  | 사용가(85도) | 사용가
유산 C3H6O3 | 사용가 | 사용가 | 사용가 | 사용가 | 사용가 | 사용가
유화물폐액 |  | 사용가 |  |  | 사용가 | 사용가
유화수소 H2S wet |  | 사용가 | 사용가 | 적당 |  | 사용가(121도)
유화수소 H2S dry |  | 사용가 |  | 사용가 | 사용가 | 사용가(121도)
젤라틴 | 사용가 | 사용가 | 사용가 | 사용가 | 사용가 | 사용가
질소 N | 사용가 | 사용가 |  |  |  | 사용가
케톤(각종) ROR' | 사용가 |  |  |  |  | 사용가
탄산암모늄 (NH4)2CO3 | 적당 | 적당 | 사용가 | 적당 | 사용가 | 사용가
탄산가스 CO2 gas, dry | 사용가 | 사용가 | 사용가 | 사용가 | 사용가 | 사용가
탄산가스 CO2 gas, wet | 사용가(482도) | 사용가(482도) | 사용가 | 사용가(482도) | 사용가 | 사용가
테레핀유 | 사용가 | 사용가 | 사용가 | 사용가 | 적당 | 사용가
포도당 C6H12O6 | 사용가 | 사용가 | 사용가 | 사용가 | 사용가 | 사용가
프레온11 CCl3F | 사용가 | 사용가 | 사용가 | 사용가 | 적당 | 사용가
프레온113 C2Cl3F3 | 사용가 | 사용가 | 사용가 | 사용가 | 적당 | 사용가
프레온114 C2Cl2F4 | 사용가 | 사용가 | 사용가 | 사용가 | 적당 | 사용가
프레온12 CCl2F2 | 사용가 | 사용가 | 사용가 | 사용가 | 적당 | 사용가
프레온22 CHClF2 | 사용가 | 사용가 | 사용가 | 사용가 | 적당 | 사용가
탄산가스 CO2 gas, dry | 사용가 | 사용가 | 사용가 | 사용가 | 사용가 | 사용가
탄산가스 CO2 gas, wet | 사용가(482도) | 사용가(482도) | 사용가 | 사용가(482도) | 사용가 | 사용가
테레핀유 | 사용가 | 사용가 | 사용가 | 사용가 | 적당 | 사용가
포도당 C6H12O6 | 사용가 | 사용가 | 사용가 | 사용가 | 사용가 | 사용가
프레온11 CCl3F | 사용가 | 사용가 | 사용가 | 사용가 | 적당 | 사용가
프레온113 C2Cl3F3 | 사용가 | 사용가 | 사용가 | 사용가 | 적당 | 사용가
프레온114 C2Cl2F4 | 사용가 | 사용가 | 사용가 | 사용가 | 적당 | 사용가
프레온12 CCl2F2 | 사용가 | 사용가 | 사용가 | 사용가 | 적당
프레온22 CHClF2 | 사용가 | 사용가 | 사용가 | 사용가 | 적당
피크린산 C6H3O7N2 | 사용가 | 사용가 |  | 사용가 | 사용가
피롤가롤 C6H3(OH)3 | 사용가(20도) | 사용가(20도) |  | 사용가
피마인유 | 사용가 | 사용가 | 사용가 | 사용가 | 사용가
해수 | 적당 | 적당 | 사용가 | 사용가 | 사용가
ALUMINIUM ALLOY 의 바닷물에대한 내식성