## Sheet1
JIS |  |  | ASTM |  |  | BS |  |  | DIN |  |  | NF |  |  | ISO |  |  | Index Number
Standard Number | Grade | Tupe | Standard Number | Grade | Tupe | Standard Number | Grade | Tupe | Standard Number | Grade | Tupe | Standard Number | Grade | Tupe | Standard Number | Grade | Tupe | 색인 번호
규격번호 | 그레이드 | 강종 | 규격번호 | 그레이드 | 강종 | 규격번호 | 그레이드 | 강종 | 규격번호 | 그레이드 | 강종 | 규격번호 | 그레이드 | 강종 | 규격번호 | 그레이드 | 강종
G3452 | SGP | C | A53 | Type F | C | [12 empty] | C001
[9 empty] | 1615 | St 33-2 | C | A49-145 | TS34-1 | C | 65 | TW | C
[9 empty] | 2441 | St33-2 | C | A49-146 | TS334-a | C | 559 | TWO | C
G3456 | STPT370 | C | A106 | GrA | C | 3602 | HFS360 | C | 17175 | St35.8 | C | A49-211 | TU37b | C | 257163 | TS5 | C | C004
| (STPT38) |  |  |  |  | " | CFS360 | C | 17177 | St37.8 | C | A49-213 | TU37c | C | 257192 | TW9H | C
[6 empty] | " | ERW360 | C |  |  |  | A49-243 | TU37c | C
[6 empty] | " | CEW360 | C
| STPT410 | C | A106 | GrB | C | 3602 | HFS410 | C | 17175 | St45.8 | C | A49-211 | TU42b | C | 257163 | TS9H | C
| (STPT42) |  |  |  |  | " | CFS410 | C | 17177 | St42.8 | C | A49-213 | TU42c | C
[6 empty] | " | ERW410 | C |  |  |  | A49-243 | TU42c | C
[6 empty] | " | CEEW410 | C
| STPT480 | C | A106 | GrC | C | 3602 | HFS460 | C |  |  |  | A49-211 | TU48b | C | 257163 | TS14 | C
| (STPT42) |  |  |  |  | " | CFS460 | C |  |  |  | A49-213 | TU48c | C
[6 empty] | " | ERW460 | C
[6 empty] | " | CEEW460 | C
G3454 | STPG370 (STPG38) | C | A135 | Gr A | C | 3601 | ERW360 | C | 1626 | St37.0 | C | A49-112 | TS27b | C | 559 | TS4 | C | C002
|  |  | A587 | - | C | " | S360 | C | 1629 | St37.0 | C | A49-141 | TS37a | C | 257163 | TS4 | C
[9 empty] | 17172 | StE210.7 | C | A49-142 | TS37a | C | 257192 | TW4 | C
[12 empty] | " | TS37b | C
[12 empty] | A49-150 | TSE235 | C
[12 empty] | A49-212 | TS37c | C
[12 empty] | A49-242 | TS37c | C
[12 empty] | A49-250 | TAE24a | C
[12 empty] | A49-400 | TSE220 | C
| STPG410 (STPG42) | C | A135 | GrB | C | 3601 | ERW410 | C | 1626 | St44.0 | C | A49-112 | TS42b | C | 559 | TS9 | C
|  |  | A524 | - | C | " | S410 | C |  |  |  | A49-141 | TS42b | C | 257163 | TW9 | C
[12 empty] | A49-212 | TS42c | C | 257192 | TW9 | C
[12 empty] | A49-242 | TS42c | C | 3183 | E24-1 | C
[12 empty] | A49-250 | TSE26b | C | " | E24-2
[12 empty] | A49-400 | TSE250 | C
G3457 | STPY400 | C | A139 | GrB | C | 3601 | SAW410 | C | [9 empty] | C005
(STPT41)
G3461 | STB340 | C | A161 | LC | C | 3059 | HFS320 | C |  |  |  | A49-245 | TS34e | C |  |  |  | C010
| (STB35) |  | A192 | - | C | " | CFS320 | C |  |  |  | " | TS34c | C
|  |  | A226 | - | C | " | ERW320 | C
|  |  | A556 | GrA2 | C | " | CEW320 | C
|  |  | A557 | GrA2 | C | " | S1 360 | C
[6 empty] | " | S2 360 | C
[6 empty] | " | ERW 360 | C
[6 empty] | " | CEW360 | C
[6 empty] | 3606 | ERW320 | C
[6 empty] | " | CEW320 | C
[6 empty] | " | CFS320 | C
| STB410 | C | A179 | GrC | C | 3059 | S1 440 | C | 17175 | St45.8 | C | A49-213 | TU42c | C | 257163 | TS9H | C
| (STB42) |  | A210 | GrA1 | C | " | S2 440 | C | 17177 | St42.8 | C | A49-215 | TU42c | C | " | TW9H | C
|  |  | A556 | GrB2 | C | " | ERW 440 | C |  |  |  | A49-243 | TS42c
|  |  | A557 | GrB2 | C | " | CEW 440 | C |  |  |  | A49-245 | TS42c
[6 empty] | 3602 | HFS 410 | C |  |  |  | " | TS42c
[6 empty] | " | CFS 410 | C
[6 empty] | " | ERW 410 | C
[6 empty] | " | CEW 410 | C
[6 empty] | 3606 | ERW 440 | C
[6 empty] | " | CEW 440 | C
[6 empty] | " | CFS 440 | C
STB510 | C | [6 empty] | C | 17175 | 19Mn5 | C | A49-213 | TU52C | C | 257163 | TS18 | C
(STB52) | [7 empty] | C |  |  |  | A49-248 | TU52C | C
G3462 | STBA12 | Mo | A209 | T1 | Mo | 3606 | ERW245 | Mo | [9 empty] | C011
|  |  | A250 | T1 | Mo | " | CEW245 | Mo
[6 empty] | " | CFS245 | Mo
| STBA13 | Mo | A209 | T1-A | Mo
|  |  | A250 | T1-a | Mo
|  |  | A629 | - | Mo
| STBA20 | CrMo | A213 | T2 | CrMo
| STBA22 | CrMo | A213 | T12 | CrMo | 3059 | S1 620 | CrMo | 17175 | 13CrMo44 | CrMo
[6 empty] | " | S2 620 | CrMo
[6 empty] | 3059 | ERW620 | CrMo
[6 empty] | " | CEW620 | CrMo
[6 empty] | 3604 | HFS620-460 | CrMo
[6 empty] | " | CFS620-460 | CrMo
[6 empty] | " | ERW620-460 | CrMo
[6 empty] | " | CEW620-460 | CrMo
[6 empty] | " | HFS620-440 | CrMo
[6 empty] | " | CFS620-440 | CrMo
[6 empty] | " | ERW620-440 | CrMo
[6 empty] | " | CEW620-440 | CrMo
[6 empty] | 3606 | ERW620 | CrMo
[6 empty] | " | CEW620 | CrMo
[6 empty] | " | CFW620 | CrMo
| STBA23 | CrMo | A199 | T11 | CrMo | 3604 | HF621 | CrMo |  |  |  | A49-213 | TU10CD | CrMo
|  |  | A213 | T11 | CrMo | " | CFS621 | CrMo |  |  |  | A49-215 | TU10CD5.05 | CrMo
[6 empty] | " | ERW621 | CrMo
[6 empty] | " | CEW621 | CrMo
[6 empty] | 3606 | ERW621 | CrMo
[6 empty] | " | CEW621 | CrMo
[6 empty] | " | CFS621 | CrMo
| STBA24 | CrMo | A199 | T22 | CrMo | 3059 | S1-622-440 | CrMo | 17175 | 10CrMo910 | CrMo | A49-213 | Tu10CD9.10 | CrMo
|  |  | A213 | T22 | CrMo | " | S2-622-440 | CrMo |  |  |  | A49-215 | Tu!0CD9.10 | CrMo
[6 empty] | " | S1-622-490 | CrMo
[6 empty] | " | S2-622-490 | CrMo
| STBA25 | CrMo | A199 | T5 | CrMo | 3604 | HFS625 | CrMo | [6 empty] | 262 | TS37 | CrMo
|  |  | A213 | T5 | CrMo | " | CFS625 | CrMo
[6 empty] | 3606 | CFS625 | CrMo
| STBA26 | CrMo | A199 | T9 | CrMo | 3059 | S1-629-470 | CrMo |  |  |  | A49-213 | TUZ10CD9 | CrMo
|  |  | A213 | T9 | CrMo | " | S2-629-470 | CrMo |  |  |  | A49-215 | TUZ10CD9 | CrMo
[6 empty] | " | S1-629-470S2-629-590 | CrMo
[6 empty] | " | S2-629-590 | CrMo
[6 empty] | 3604 | HFS629-470 | CrMo
G3467 | STF | [13 empty] | 257163 | TS9H | C | C013
| (STF42) | C
| STFA12 | Mo | A161 | T1 | Mo
| STFA22 | CrMo
| STFA23 | CrMo | A200 | T11 | CrMo
| STFA24 | CrMo | A200 | T22 | CrMo
| STFA25 | CrMo | A200 | T5 | CrMo | [9 empty] | 257163 | TS37 | CrMo
| STFA26 | CrMo | A200 | Tp | CrMo
| SUS |  | A271 | TP304 | SUS | [9 empty] | 257163 | TS47 | SUS
| 304FT | SUS
| SUS |  | A271 | TP304H | SUS | [6 empty] | A49-218 | TUZ6CN 18.09 |  | 257163 | TS48 | SUS
304HTF
| SUS |  |  |  | SUS
| 309SFT | SUS
| SUS |  |  |  | SUS | [9 empty] | 257163 | TS68 | SUS
| 310STF | SUS
| SUS |  | A271 | TP316 | SUS | [6 empty] | A49-218 | TUZ6CND 17.11 |  | 257163 | TS61 | SUS
| 316TF | SUS
| SUS |  | A271 | TP316H | SUS | [9 empty] | 257163 | TS63 | SUS
| 316HTF | SUS
| SUS |  | A271 | TP321 | SUS | [9 empty] | 257163 | TS53 | SUS
| 321TF | SUS
| SUS |  | A271 | TP321H | SUS | [6 empty] | A49-218 | TUZ6CNT 18.10 | SUS
| 321HTF | SUS
| SUS |  | A271 | TP347 | SUS | [6 empty] | A49-218 | TUZ6CNNb 18.10 | SUS | 257163 | TS50 | SUS
| 347TF | SUS
| SUS |  | A271 | TP347H | SUS
| 347HTF | SUS
| NCF8000TF | NiCr
| NCF8000HTF | NiCr
G3463 |  |  | A213 | TP304 | SUS
| SUS |  | A249 | TP304 | SUS | " | 304S25 | SUS | 2463 | X5CrNi189 | SUS
| 304TB | SUS | A269 | TP304 | SUS | 3606 | LWHT304S22 | SUS
|  |  | A623 | TP304 | SUS | 3606 | LWCF304S22 | SUS
|  |  | A688 | TP304 | SUS | " | LWBC304S25 | SUS
| SUS |  | A213 | TP304H | SUS | 3059 | CFS304S59 | SUS | [6 empty] | 257163 | TS48 | SUS
| 304HTB | SUS | A249 | TP304H | SUS | 3606 | 304S59 | SUS
|  |  | A213 | TP304L | SUS | 3605 | 304S14 | SUS | 2462 | X2CrNi189 | SUS | A49-207 | TSZ2CN 18.10 | SUS | 257163 | TS46 | SUS
SUS
| 304LTB | SUS | A249 | TP304L | SUS | " | 304S22 | SUS | 2463 | X2CrNi189 | SUS | " | TSZ2CN 18.10 | SUS
|  |  | A269 | TP304L | SUS | 3606 | LWHT304S22 | SUS |  |  |  | A49-230 | TSZ2CN 18.10 | SUS
|  |  | A632 | TP304L | SUS | " | LWCF304S22 | SUS
|  |  | A688 | TP304L | SUS | " | LWBC304S22 | SUS
[6 empty] | " | CFS304S22 | SUS
SUS
| 309TB | SUS
SUS
| 309STB | SUS | A213 | TP309S | SUS
| SUS | [13 empty] | 257163 | TS68 | SUS
| 310TB | SUS | A632 | TP310 | SUS
SUS
| 310STB | SUS | A213 | TP310S | SUS
|  |  | A213 | TP316 | SUS |  |  |  | 2462 | X5CrNiMo 1810 | SUS | A49-230 | TUZ6CN 18.09 | SUS | 257163 | TS60 | SUS
SUS
| 316TB | SUS | A249 | TP316 | SUS | 3605 | 316S18 | SUS | 2463 | X5CrNiMo 1810 | SUS
|  |  | A269 | TP316 | SUS |  |  |  | " | X5CrNiMo 1812
|  |  | A632 | TP316 | SUS | 3606 | LWHT316S25 | SUS | 17455 | X5CrNiMo 17122
|  |  | A688 | TP316 | SUS | " | LWCF316S25 | SUS | 17456 | X2CrNiMo 17132
[6 empty] | " | LWBC316S25 | SUS | 17457 | X5CrNiMo 17122
[6 empty] | " | CFS316S25 | SUS | 17458 | X2CrNiMo 17132
[6 empty] | " | LWHT316S30 | SUS
[6 empty] | " | LWCF316S30 | SUS
[6 empty] | " | LWBC316S30 | SUS
[6 empty] | " | CFS316S30 | SUS
| SUS |  | A213 | TP316H | SUS | 3059 | CFS316S59 | SUS | 17455 | X5CrNiMo 17122 |  |  |  |  | 257163 | TS52 | SUS
| 316HTB | SUS | A249 | TP316H | SUS |  |  |  | 17456 | [5 empty] | " | TS61 | SUS
| SUS |  | A213 | TP316L | SUS | 3605 | 316S14 | SUS | 2462 | X2CrNiMo 1810 | SUS |  |  |  | 257163 | TS57 | SUS
| 316LTB | SUS | A249 | TP316L | SUS | " | 316S22 | SUS |  | X2CrNiMo 1812 | SUS |  |  |  | " | TS58 | SUS
|  |  | A269 | TP316L | SUS | 3606 | LWHT316S24 | SUS | 2463 | X2CrNiMo 1810 | SUS
|  |  | A632 | TP316L | SUS | " | LWCF316S24 | SUS |  | X2CrNiMo 1812 | SUS
|  |  | A688 | TP316L | SUS | " | LWBC316S24 | SUS | 17457 | X5CrNi 17122
[6 empty] | " | CFS346S24 | SUS | 17458
[6 empty] | " | LWHT316S29 | SUS
[6 empty] | " | LWCF31^S29 | SUS
[6 empty] | " | LWBC316S29 | SUS
[6 empty] | " | CFS316S29 | SUS
| SUS |  | A249 | TP317 | SUS
| 317TB | SUS | A632 | TP317 | SUS
| SUS |  | A249 | TP317 | SUS
| 317LTB | SUS
|  |  | A213 | TP321 | SUS | 3605 | 321S18 | SUS | 2462 | X10CrNi Ti89 | SUS | A49-230 | TUZ6CNT 18.10 | SUS | 257163 | TS53 | SUS
| 321TB | SUS | A249 | TP321 | SUS | " | 321S22 | SUS | 2463 | X10CrNi Ti189 | SUS
|  |  | A269 | TP321 | SUS | 3606 | LWHT321S22 | SUS | 17457
|  |  | A632 | TP321 | SUS | " | LWCF321S22 | SUS | 17458 | X6CrNiTi 1810
[6 empty] | " | LWBC321S22 | SUS
[6 empty] | " | CFS321S22
| SUS |  | A213 | TP321 | SUS | 3059 | CFS321S59 | SUS
| 321HTB | SUS | A249 | TP321H | SUS | 3605 | 321S59 | SUS
|  |  | A213 | TP347 | SUS | 3605 | 347S18 | SUS | 2462 | X10CrNi Nb189 | SUS | A49-207 | TSZ6CNNb 18.10 | SUS | 257163 | TS50
| 347TB | SUS | A249 | TP347 | SUS | " | 347S17 | SUS | 17457 |  |  | " | TUZ6CNNb 18.10 | SUS
|  |  | A269 | TP347 | SUS | 3606 | LWHT347S17 | SUS | 17458 | X6CrNiNb 1810
|  |  | A632 | TP347 | SUS | " | LWCF347S17 | SUS
[6 empty] | 3606 | LWBC347S17 | SUS
[6 empty] | 3606 | CFS317S17 | SUS
| SUS |  | A213 | TP347H | SUS | 3059 | CFS347S17 | SUS | [6 empty] | 257163 | TS56 | SUS
| 347HTB | SUS | A249 | TP347H | SUS | 3605 | 347S59 | SUS
SUS
| XM15JITB | SUS
SUS
| 329J2LTB | SUS
| SUS |  | A268 | TP405 | SUS
| 405TB | SUS
| SUS |  | A268 | TP409
| 409TB | SUS
| SUS |  | A268 | TP410 | SUS |  |  |  | 2462 | X10Cr13 | SUS
| 410TB | SUS
SUS
| 410TiTB | SUS
| SUS |  | A268 | TP430 | SUS |  |  |  | 2462 | X8Cr7 | SUS
| 430TB | SUS
| SUS |  | A213 | 18Cr2Mo | SUS
| 444TB | SUS
SUS
| XM8TB | SUS
| SUS |  | A731 | 18Cr2Mo | SUS
| XM27TB | SUS | " | TP439 | SUS
G3447 | SUS |  | A270 | TP304 | SUS | 1864 | Gr.1 | SUS |  |  |  | A49-249 | TSZ6CN 18.09 | SUS |  |  |  | C015
| 304TBS | SUS
| SUS |  | A270 | TP304L | SUS | [6 empty] | A49-249 | TSZ2CN 18.10 | SUS
| 30004LTBS | SUS
| SUS |  | A270 | TP316 | SUS | 1864 | Gr.5 | SUS |  |  |  | A49-248 | TSZ2CND 17.11 | SUS
| 316TBS | SUS |  |  |  | " | Gr.6 | SUS
| SUS |  | A270 | TP316L | SUS | [6 empty] | A49-249 | TSZ2CND 17.12 | SUS
| 316LTBS | SUS
G3460 | STPL380 (STPL39) | C | A333 | Gr1 | C | 3608 | HFS410LT50 | C | [6 empty] | 257163 | TS6 | C | C007
[6 empty] | " | CFS410LT50 | C | [6 empty] | 257192 | TW6 | C
[6 empty] | " | ERW410LT50 | C
[6 empty] | " | CEW410LT50 | C
| STPL440 (STPL450) | Ni | A333 | Gr3 | Ni | 3603 | HFS503 | Ni |  |  |  | A49-230 | TU10N14 | Ni | 257163 | TS43 | Ni
[6 empty] | " | LT100
[6 empty] | " | CFS503 | Ni
[6 empty] | " | LT100
| STPL690 (STPL70) | Ni | A333 | Gr8 | Ni | 3605 | HFS503 | Ni |  |  |  | A49-230 | TU26N9 | Ni | 257163 | TS45 | Ni
[6 empty] | " | LT196
[6 empty] | " | CFS503 | Ni
[6 empty] | " | LT196
G3458 | STPA12 | Mo | A335 | P1 | Mo | [12 empty] | C006
| STPA20 | CrMo | A335 | P2 | CrMo | [6 empty] | A49-213 | TU15CD205 | CrMo
| STPA22 | CrMo | A355 | P12 | CrMo | 3604 | HFS620-460 | CrMo | 17175 | 13CrMo44 | CrMo
[6 empty] | " | CFS620-460 | CrMo
[6 empty] | " | ERW620-460 | CrMo
[6 empty] | " | CEW620-460 | CrMo
[6 empty] | " | HFS620-440 | CrMo
[6 empty] | " | CFS620-440 | CrMo
[6 empty] | " | ERW620-440 | CrMo
[6 empty] | " | CEW620-440 | CrMo
| STPA23 | CrMo | A355 | P11 | CrMo | 3604 | HFS621 | CrMo |  |  |  | A49-213 | TU10CD5.05 | CrMo
[6 empty] | " | CFS621 | CrMo
[6 empty] | " | ERW621 | CrMo
[6 empty] | " | CEW621 | CrMo
| STPA24 | CrMo | A355 | P22 | CrMo | 3604 | HFS622 | CrMo | 17175 | 10CrMo910 | CrMo | A49-213 | TU10CD9.10 | CrMo
[6 empty] | " | CFS622 | CrMo
| STPA25 | CrMo | A355 | P5 | CrMo | 3604 | HFS625 | CrMo |  |  |  | A49-21 | TUZ12CD0.05 | CrMo | 257163 | TS37 | CrMo
[6 empty] | " | CFS625 | CrMo
| STPA26 | CrMo | A355 | P9 | CrMo | 3604 | HFS629-470 | CrMo |  |  |  | A49-213 | TUZ10CD9 | CrMo
[6 empty] | " | CFS629-470 | CrMo
G3444 | STK290 | C | A252 | Gr1 | C | [6 empty] | A49-642 | TS30.0 | C |  |  |  | C016
| (STK30) |  | A5000 | GrA | C | [6 empty] | A49-643 | TS30.0 | C
[12 empty] | A49-643 | TS30a | C
[12 empty] | A49-644 | TS30.0 | C
[12 empty] | A49-645 | TS30.0 | C
[12 empty] | " | TS30E | C
[12 empty] | " | TS30ES | C
| STK400 | C | A252 | Gr2 | C | 6232 | SAW | C |  |  |  | A49-643 | TS37a | C
| (STK41) |  | A500 | GrB | C
|  |  | A501 | - | C
| STK500 | C |  |  |  | 6323 | SAW | C
(STK50)
| STK490 | C | [9 empty] | A49-643 | TS47a | C
(STK50)
| STK540 | C
(STK55)
G3444 | STK290 | C | A252 | Gr1 | C | [6 empty] | A49-642 | TS30.0 | C |  |  |  | C016
| (STK30) |  | A500 | GrA | C | [6 empty] | A49-643 | TS30.0 | C
[12 empty] | A49-643 | TS30a | C
[12 empty] | A49-644 | TS30.0 | C
[12 empty] | A49-645 | TS30.0 | C
[12 empty] | " | TS30E | C
[12 empty] | " | TS30ES | C
| STK400 | C | A252 | Gr2 | C | 6232 | SAW | C |  |  |  | A49-643 | TS37a | C
| (STK41) |  | A500 | GrB | C
|  |  | A501 | - | C
| STK500 | C |  |  |  | 6323 | SAW | C
(STK50)
| STK490 | C | [9 empty] | A49-643 | TS47a | C
(STK50)
| STK540 | C
(STK55)
G3454 | STPG370 (STPG38) | C | A135 | Gr A | C | 3601 | ERW360 | C | 1626 | St37.0 | C | A49-112 | TS27b | C | 559 | TS4 | C | C002
|  |  | A587 | - | C | " | S360 | C | 1629 | St37.0 | C | A49-141 | TS37a | C | 257163 | TS4 | C
[9 empty] | 17172 | StE210.7 | C | A49-142 | TS37a | C | 257192 | TW4 | C
[12 empty] | " | TS37b | C
[12 empty] | A49-150 | TSE235 | C
[12 empty] | A49-212 | TS37c | C
[12 empty] | A49-242 | TS37c | C
[12 empty] | A49-250 | TAE24a | C
[12 empty] | A49-400 | TSE220 | C
| STPG410 (STPG42) | C | A135 | GrB | C | 3601 | ERW410 | C | 1626 | St44.0 | C | A49-112 | TS42b | C | 559 | TS9 | C
|  |  | A524 | - | C | " | S410 | C |  |  |  | A49-141 | TS42b | C | 257163 | TW9 | C
[12 empty] | A49-212 | TS42c | C | 257192 | TW9 | C
[12 empty] | A49-242 | TS42c | C | 3183 | E24-1 | C
[12 empty] | A49-250 | TSE26b | C | " | E24-2
[12 empty] | A49-400 | TSE250 | C
G3461 | STB340 | C | A161 | LC | C | 3059 | HFS320 | C |  |  |  | A49-245 | TS34e | C |  |  |  | C010
| (STB35) |  | A192 | - | C | " | CFS320 | C |  |  |  | " | TS34c | C
|  |  | A226 | - | C | " | ERW320 | C
|  |  | A556 | GrA2 | C | " | CEW320 | C
|  |  | A557 | GrA2 | C | " | S1 360 | C
[6 empty] | " | S2 360 | C
[6 empty] | " | ERW 360 | C
[6 empty] | " | CEW360 | C
[6 empty] | 3606 | ERW320 | C
[6 empty] | " | CEW320 | C
[6 empty] | " | CFS320 | C
| STB410 | C | A179 | GrC | C | 3059 | S1 440 | C | 17175 | St45.8 | C | A49-213 | TU42c | C | 257163 | TS9H | C
| (STB42) |  | A210 | GrA1 | C | " | S2 440 | C | 17177 | St42.8 | C | A49-215 | TU42c | C | " | TW9H | C
|  |  | A556 | GrB2 | C | " | ERW 440 | C |  |  |  | A49-243 | TS42c
|  |  | A557 | GrB2 | C | " | CEW 440 | C |  |  |  | A49-245 | TS42c
[6 empty] | 3602 | HFS 410 | C |  |  |  | " | TS42c
[6 empty] | " | CFS 410 | C
[6 empty] | " | ERW 410 | C
[6 empty] | " | CEW 410 | C
[6 empty] | 3606 | ERW 440 | C
[6 empty] | " | CEW 440 | C
[6 empty] | " | CFS 440 | C
STB510 | C | [6 empty] | C | 17175 | 19Mn5 | C | A49-213 | TU52C | C | 257163 | TS18 | C
(STB52) | [7 empty] | C |  |  |  | A49-248 | TU52C | C
G4903 | NCF600TP | A | B167 | N06600 | A | [12 empty] | C011
| NCF800TP | A | B407 | N08800 | A
| NCF825TP | A | B423 | N08825 | A
G4904 | NCF600TB | A | B167 | NO6600 | A | [12 empty] | C014
| NCF800TB | A | B407 | NO8800 | A
| NCF825TB | A | B423 | NO8825 | A